## 1
[47 empty] | Código |  |  | IN-RG03-7401
| CATÁLOGO DE PRODUCTOS METALÚRGICOS Y CONCENTRADOS | [45 empty] | Versión |  |  | 0
[47 empty] | Fecha |  |  | 2021-08-01
Cod.Venta | Tipo | Categoría | Cu | Cu Sol | Cu Sol | Mo | Mo | Fe | Fe | Fe3O4 (%) Suscept. | As | As | Zn | Zn | Ag | Ag | Au | S | S | SiO2 | Al2O3 | Insol. | Agua+ Aceite | Cd | Cd | Ca | Fe DTT | Fracción | K | Mg | Na | P | Ti | V | Ni | Ni | Pb | Pb | Hg | Sb | Sb | Co | Co | Bi | Se | Sn | Sn | Te | Mn | Cl | Cr
|  |  | % | g/T | % | g/T | % | g/T | % | % | % | g/T | % | g/T | % | g/T | g/T | g/T | % | % | % | % | % | % | g/T | % | % | Magnet. % | % | % | % | g/T | % | g/T | % | g/T | % | g/T | g/T | % | g/T | % | g/T | g/T | g/T | % | g/T | g/T | % | % | g/T
IN-P149-08 | Producto Metalúrgico | Circulante | 41.67 | - | - | - | - | - | - | - | 0.190 | - | - | - | - | 42 | 0.198 | - | 0.51 | - | - | - | - | - | - | - | - | - | - | - | - | - | - | - | - | - | - | - | - | - | - | - | - | - | - | - | - | - | - | - | -
IN-P138-12 | Producto Metalúrgico | Alimentación | 0.94 | - | 0.053 | 330 | - | - | - | - | - | 16 | - | - | - | - | - | - | - | - | - | - | - | - | - | - | - | - | - | - | - | - | - | - | - | - | - | - | - | - | - | - | - | - | - | - | - | - | - | - | -
IN-P139-13 | Producto Metalúrgico | Alimentación | 1.061 | - | 0.07 | 351 | - | - | - | - | - | 15 | - | - | - | - | - | - | - | - | - | - | - | - | - | - | - | - | - | - | - | - | - | - | - | - | - | - | - | - | - | - | - | - | - | - | - | - | - | - | -
IN-P165-16 | Producto Metalúrgico | Alimentación | 0.884 | - | - | - | - | - | - | - | - | 411 | - | - | - | 63 | - | - | - | - | - | - | - | - | - | - | - | - | - | - | - | - | - | - | - | - | - | - | - | - | - | - | - | - | - | - | - | - | - | - | -
IN-P166-17 | Producto Metalúrgico | Alimentación | 0.765 | - | - | - | - | - | - | - | - | 65 | - | - | - | 7.9 | - | - | - | - | - | - | - | - | - | - | - | - | - | - | - | - | - | - | - | - | - | - | - | - | - | - | - | - | - | - | - | - | - | - | -
IN-C167-18 | Concentrado | Cobre | 24.98 | - | - | - | - | - | - | - | 0.559 | - | - | - | - | 1000 | - | - | - | - | - | - | - | - | - | - | - | - | - | - | - | - | - | - | - | - | - | - | - | - | - | - | - | - | - | - | - | - | - | - | -
IN-P172-19 | Producto Metalúrgico | Relave | 0.066 | - | - | - | - | - | - | - | - | - | - | 57 | - | 0.7 | 0.048 | - | - | - | - | - | - | - | - | - | - | - | - | - | - | - | - | - | - | - | - | - | - | - | - | - | - | - | - | - | - | - | - | - | -
IN-C174-21 | Concentrado | Cobre | 30.74 | - | - | - | - | - | - | - | - | - | 0.555 | - | - | 81 | 5.64 | - | - | - | - | - | - | - | - | - | - | - | - | - | - | - | - | - | - | - | - | - | - | - | - | - | - | - | - | - | - | - | - | - | -
IN-C09-22 | Concentrado | Cobre | 32.03 | - | - | 318 | - | - | 10.45 (*) | - | 0.075 | - | 0.152 | - | - | 533 | 0.531 (*) | 15.2 (*) | - | 18.29(*) | 4.48 | - | - | - | 13 | - | - | - | - | - | - | - | - | - | - | 50 | 0.227 | - | 30 | - | 130 | - | 242 | - | - | - | - | - | - | 0.27 (*) | -
IN-C169-24 | Concentrado | Cobre | 26.29 | - | - | - | 0.128 | - | 23.7 | - | - | - | - | - | - | 98 | - | - | - | - | - | - | - | - | 36 | - | - | - | - | - | - | - | - | - | - | 26 | - | 665 | - | - | - | - | - | - | - | - | - | - | - | - | -
IN-P185-29 | Producto Metalúrgico | Relave | 0.367 | - | - | - | - | - | 5.30 | - | - | 29 | - | - | - | 1.7 | - | - | - | - | - | - | - | - | - | - | - | - | - | - | - | - | - | - | - | - | - | - | 1.1 | - | - | - | - | - | - | - | - | - | - | - | -
IN-P186-30 | Producto Metalúrgico | Alimentación | 1.576 | - | - | - | - | - | 2.59 | - | - | 116 | - | - | - | 8.3 | - | - | - | - | - | - | - | - | - | - | - | - | - | - | - | - | - | - | - | - | - | - | 0.66 | - | - | - | - | - | - | - | - | - | - | - | -
IN-C200-36 | Concentrado | Zinc | 0.213 | - | - | - | - | - | 4.28 | - | 0.095 | - | - | 54.14 | - | 433 | - | - | - | 4.26 | - | - | - | 0.215 | - | - | - | - | - | - | - | - | - | - | - | 7 | 3.00 | - | - | - | 370 | - | 10 | - | - | - | - | - | 0.089 | - | -
IN-C201-37 | Concentrado | Zinc | 0.124 | - | - | - | - | - | 4.26 | - | 0.103 | - | - | 56.99 | - | 300 | - | - | - | 2.92 | - | - | - | 0.264 | - | - | - | - | - | - | - | - | - | - | - | 9 | 1.266 | - | - | - | 205 | - | 8 | - | - | - | - | - | 0.054 | - | -
IN-C202-38 | Concentrado | Plomo | 0.819 | - | - | - | - | - | 9.31 | - | 0.201 | - | - | 10.06 | 0.522 | - | - | - | - | - | - | - | - | - | 800 | - | - | - | - | - | - | - | - | - | - | 18 | 29.81 | - | - | 7.32 | - | - | 12 | - | - | - | - | - | 0.019 | - | -
IN-C203-39 | Concentrado | Plomo | 1.082 | - | - | - | - | - | 5.14 | - | 0.341 | - | - | 3.95 | 0.348 | - | - | - | - | 1.7 | - | - | - | - | 286 | - | - | - | - | - | - | - | - | - | - | 17 | 65.27 | - | - | 0.693 | - | - | 23 | - | - | - | - | - | 0.016 | - | -
IN-C221-40 | Concentrado | Cobre | 7.00 | - | - | - | - | - | 8.95 | - | - | - | - | - | - | - | - | - | - | - | - | - | - | - | - | - | - | - | - | - | - | - | - | - | - | - | - | - | - | - | - | - | - | - | - | - | - | - | - | - | -
IN-G188-41 | Cátodo | Cobre | - | - | - | - | - | 10 | - | - | - | <1 | - | - | - | <1 | - | 9 | - | - | - | - | - | - | - | - | - | - | - | - | - | - | - | - | - | <1 | - | 7 | - | - | <0.5 | - | - | <0.5 | <0.5 | - | <0.1 | <0.1 | - | - | -
IN-P307-55 | Producto Metalúrgico | Relave | 0.889 | - | 0.488 | 33 | - | - | 14.4 | - | - | 381 | 84 | - | - | 3.7 | 1.78 | - | - | - | - | - | - | - | - | - | - | - | - | - | - | - | - | - | - | - | - | 27 | - | - | - | - | - | - | - | - | - | - | - | - | -
IN-C208-42 | Concentrado | Hierro | 0.002 | - | - | - | - | - | 69.03 | - | - | - | - | - | - | - | - | - | 0.03 | - | 0.57 | - | - | - | - | - | - | - | - | - | - | - | - | - | - | - | - | - | - | - | - | - | - | - | - | - | - | - | - | - | -
IN-C209-43 | Concentrado | Hierro | - | - | - | - | - | - | 69.06 | - | - | - | - | - | - | - | - | - | <0.1 | - | 0.623 | - | - | - | - | - | - | - | - | - | - | - | - | - | - | - | - | - | - | - | - | - | - | - | - | - | - | - | - | - | -
IN-C258-44 | Concentrado | Cobre | 21.48 | - | - | - | 1.854 | - | 28.1 | - | - | 60 | - | - | - | 68 | 3.24 | 34.5 (*) | - | 6.4 | 2.03 | - | - | - | 37 | - | - | - | - | - | - | - | - | - | - | - | - | 733 | - | - | - | - | - | - | - | - | - | - | - | - | -
IN-C260-45 | Concentrado | Cobre | 28.2 | - | - | - | 0.383 | - | 27.8 | - | - | 501 | - | - | - | 40.4 | 5.68 | - | - | 5.15 | 1.62 | - | - | - | 10 | - | - | - | - | - | - | - | - | - | - | - | - | 330 | 30 | - | - | - | - | - | - | - | - | - | - | - | -
IN-C289-46 | Concentrado | Cobre | 25.6 | - | - | - | - | - | - | - | - | - | - | - | - | - | - | - | - | - | - | - | - | - | - | - | - | - | - | - | - | - | - | - | - | - | - | - | - | - | - | - | - | - | - | - | - | - | - | <0.10 | -
IN-G294-47 | Cátodo | Cobre | - | - | - | - | - | 6 | - | - | - | - | - | - | - | <1 | - | 5 | - | - | - | - | - | - | <0.5 | - | - | - | - | - | - | - | - | - | - | - | - | 2 | - | - | - | - | - | - | - | - | - | - | <1 | - | -
IN-P312-48 | Barro | Anódico | 18.04 | - | - | - | - | - | - | - | 4.04 | - | - | - | 19.37 | - | 2470 | - | - | - | - | - | - | - | - | - | - | - | - | - | - | - | - | - | - | - | 1.92 | - | - | 4.64 | - | - | - | - | - | - | - | - | - | 0.66 | -
IN-C298-49 | Concentrado | Cobre | 25.81 | - | - | - | - | - | - | - | - | - | - | - | - | 71 | 8.12 | - | - | - | - | - | - | - | - | - | - | - | - | - | - | - | - | - | - | - | - | - | - | - | - | - | - | - | - | - | - | - | - | - | -
IN-C299-50 | Concentrado | Molibdeno | 3.55 | - | - | - | 44.05 | - | 3.84 | - | - | - | - | - | - | - | - | - | 35 | - | - | - | - | - | - | - | - | - | - | - | - | - | - | - | - | - | - | - | - | - | - | - | - | - | - | - | - | - | - | - | -
IN-C296-52 | Concentrado | Cobre | 26.44 | - | - | 122 | - | - | 28.09 | - | - | 51 | - | - | - | 94 | 4.61 | - | 33.1 | 3.53 | 1.05 | - | - | - | 114 | - | - | - | - | - | - | - | - | - | - | - | - | 859 | 5 | - | - | - | - | - | - | - | - | - | - | - | -
IN-C301-53 | Concentrado | Cobre | 30.32 | - | - | - | 0.114 | - | 18.63 | - | 0.107 | - | - | - | - | 168 | 1.5 | - | 27.1 | 11.53 | 3.31 | - | - | - | 83 | - | - | - | - | - | - | - | - | - | - | - | 0.226 | - | 7.8 | - | - | - | - | - | - | - | - | - | - | - | -
IN-C341-58 | Concentrado | Cobre | 33.55 | - | - | - | 0.078 | 21.15 | - | - | 0.597 | - | - | - | - | 374 | 5.46 | - | 9.41 | 17.3 | 2.53 | - | - | - | 17 | - | - | - | - | - | - | - | - | - | - | - | 0.347 | - | 2 | - | - | - | - | - | - | - | - | - | - | 0.25 | -
IN-C343-60 | Concentrado | Cobre | 28.63 | - | - | - | - | - | - | - | - | - | - | - | - | 123 | 1.698 | - | - | - | - | - | - | - | - | - | - | - | - | - | - | - | - | - | - | - | - | - | - | - | - | - | - | - | - | - | - | - | - | - | -
IN-C344-61 | Concentrado | Hierro | - | - | - | - | - | - | 63.42 | - | - | - | - | - | - | - | - | - | 0.16 | 7.44 | 1.89 | - | - | - | - | - | - | - | - | - | - | - | - | - | - | - | - | - | - | - | - | - | - | - | - | - | - | - | 628 | - | -
IN-P355-66 | Producto Metalúrgico | Alimentación | 0.333 | - | - | 95 | - | - | 4.25 | - | - | - | - | - | - | 1.0 | 0.102 | - | - | - | - | - | - | - | - | - | - | - | - | - | - | - | - | - | - | - | - | - | - | - | - | - | - | - | - | - | - | - | - | - | -
IN-P356-67 | Producto Metalúrgico | Alimentación | 0.483 | - | - | 135 | - | - | 4.75 | - | - | - | - | - | - | 1.5 | 0.128 | - | - | - | - | - | - | - | - | - | - | - | - | - | - | - | - | - | - | - | - | - | - | - | - | - | - | - | - | - | - | - | - | - | -
IN-P357-68 | Cátodo | Cobre | - | - | - | - | - | 3 | - | - | - | <2 | - | - | - | 13 | - | 8 | - | - | - | - | - | - | <1 | - | - | - | - | - | - | - | - | - | - | <1 | - | - | - | - | <1 | - | <1 | <1 | <0.5 | - | <1 | <2 | <0.5 | - | <1
IN-P395-69 | Producto Metalúrgico | Relave | 0.056 | 0.009 | - | 5 | - | - | 16.47 | - | - | 66 | - | 199 | - | 0.5 | 0.039 | - | - | - | - | - | - | - | - | - | - | - | - | - | - | - | - | - | - | - | - | 22 | - | - | - | - | - | - | - | - | - | - | - | - | -
IN-C396-70 | Concentrado | Molibdeno | 3.71 | - | - | - | 41.2 | - | 7.84 | - | - | 250 | - | 245 | - | 23.6 | - | - | 38.56 | - | - | 4.6 | - | - | - | - | - | - | - | - | - | - | - | - | - | - | - | 116 | - | - | - | - | - | - | - | - | - | - | 60 | - | <20
IN-C412-71 | Concentrado | Zinc | 0.563 | - | - | - | - | - | 12.78 | - | 0.039 | - | 47.53 | - | - | 29.5 | 4.49 | - | - | 1.946 | - | - | - | 0.252 | - | - | - | - | - | - | - | - | - | - | - | - | - | 0.182 | 0.9 | - | <50 | - | 202 | - | <100 | - | - | - | 5250 | - | -
IN-C421-72 | Concentrado | Cobre | 28.14 | - | - | 0.098 | - | - | 21.4 | - | 0.987 | - | 0.946 | - | 0.343 | - | 88 | - | 29.63 | 6.82 | 2.17 | - | - | - | - | - | - | - | - | - | - | - | - | - | - | 47 | 0.161 | - | 7.4 | 0.22 | - | - | 63 | 93 | - | - | - | - | - | 0.06 | -
IN-C423-73 | Concentrado | Cobre | 26.67 | - | - | - | - | - | 26.38 | - | - | 722 | 4.47 | - | - | 269 | 0.703 | - | - | - | - | - | - | - | 132 | - | - | - | - | - | - | - | - | - | - | - | 0.393 | - | - | - | - | - | 33 | 837 | - | - | - | - | - | - | -
IN-P424-74 | Producto Metalúrgico | Escoria | 0.491 | - | - | - | - | - | 16.01 | - | - | 51 | - | - | - | 1.9 | 0.016 | - | 0.15 | 39.81 | - | - | - | - | - | - | - | - | - | - | - | - | - | - | - | - | - | 116 | - | - | - | - | - | - | - | - | - | - | - | - | -
IN-P418-75 | Producto Metalúrgico | Alimentación | 0.615 | - | - | - | - | - | - | - | - | - | 0.027 | - | - | 2.3 | 0.143 | - | - | - | - | - | - | - | - | - | - | - | - | - | - | - | - | - | - | - | - | - | - | - | - | - | - | - | - | - | - | - | - | - | -
IN-C420-77 | Concentrado | Plomo | 3.1 | - | - | - | - | - | 9.029285 | - | 0.4826412 | - | 15.43945 | - | 0.175 | - | 29.75675 | - | 22.71091 | 1.75 | - | - | - | 0.07686685 | - | - | - | - | - | - | - | - | - | - | - | - | 43.32198 | - | 2.059375 | - | 221.4982 | - | 596.4889 | 4620 | 67.43532 | - | - | - | - | - | -
IN-C506-79 | Concentrado | Molibdeno | 2 | - | - | - | 46.79 | - | 2.14 | - | - | 117 | 0.201 | - | - | - | - | - | - | - | - | 12.14 | 0.46 | - | - | - | - | - | - | - | - | - | - | - | - | - | - | 118 | - | - | - | - | - | - | - | - | - | - | 150 | - | -
IN-C507-80 | Concentrado | Cobre | 31.13 | - | - | - | 0.111 | - | 17.71 | - | 0.023 | - | 0.246 | - | - | 89 | 3.91 | - | 23.47 | 14.67 | 3.14 | - | - | - | 11 | - | - | - | - | - | - | - | - | - | - | 23 | - | 750 | 0.2 | - | - | - | 67 | 41 | - | - | - | - | - | - | -
IN-C515-82 | Concentrado | Hierro | 0.013 | - | - | - | - | - | 55.35 | - | - | - | - | - | - | 0.39 | 0.026 | - | 0.093 | 13.3 | 3.84 | - | - | - | - | 1.3 | 69.13 | 77.56 | 0.178 | 0.833 | 0.882 | 544 | 0.14 | 832 | - | - | - | - | - | - | - | - | - | - | - | - | - | - | 0.017 | - | -
IN-C524-84 | Concentrado | Cobre | 36.22 | - | - | - | - | - | - | - | - | - | - | - | - | 81.8 | - | - | - | - | - | - | - | - | - | - | - | - | - | - | - | - | - | - | - | - | - | - | - | - | - | - | - | - | - | - | - | - | - | - | -
IN-C544-85 | Concentrado | Cobre | 22.92 | - | - | 872 | - | - | 20.79 | - | 0.41 | - | 0.787 | - | - | 127 | 1.1 | - | 27.81 | 11.57 | 2.85 | - | - | - | 43 | - | - | - | - | - | - | - | - | - | - | 18 | 0.137 | - | 2.2 | - | 230 | - | 56 | 49 | - | - | - | - | - | 427 | -
IN-C199B-86 | Concentrado | Molibdeno | 1.162 | - | - | - | 28.88 | - | 1.65 | - | - | 506 | 0.061 | - | - | 41.5 | - | - | 21.22 | - | - | - | 0.33 | - | - | 0.144 | - | - | - | - | - | 120 | - | - | - | - | - | 149 | - | - | - | - | - | - | - | - | - | - | 0.015 | - | -
IN-P640-87 | Producto Metalúrgico | Escoria de Fundición | 0.993 | - | - | - | - | - | 40.71 | - | - | 711 | - | - | - | 2 | <0,03 | - | 0.61 | 30.28 | - | - | - | - | - | - | - | - | - | - | - | - | - | - | - | - | - | 156 | - | - | - | - | - | - | - | - | - | - | - | - | -
IN-P668-88 | Producto Metalúrgico | Ánodo | 99.6 | - | - | - | - | - | - | - | - | 1311 | - | - | - | 648 | 5.62 | - | - | - | - | - | - | - | - | - | - | - | - | - | - | - | - | - | - | - | - | 421 | - | 323 | - | - | - | 42 | - | - | - | - | - | - | -
IN-C629-89 | Concentrado | Cobre | - | - | - | - | - | - | - | - | - | 166 | - | - | - | - | - | - | - | - | - | - | - | - | - | - | - | - | - | - | - | - | - | - | - | - | - | - | - | - | 221 | - | - | - | - | - | - | - | - | - | -
IN-C665-90 | Concentrado | Cobre | 34.17 | - | - | - | 0.383 | - | 22.22 | - | <0,02 | - | - | - | - | 71.4 | - | - | - | - | - | 7.11 | - | - | - | - | - | - | - | - | - | - | - | - | - | - | - | - | - | - | - | - | - | - | - | - | - | - | - | - | -
IN-P666-91 | Producto Metalúrgico | Relave | 0.169 | - | - | - | 0.006 | - | 1.88 | - | - | - | - | - | - | - | - | - | - | - | - | - | - | - | - | - | - | - | - | - | - | - | - | - | - | - | - | - | - | - | - | - | - | - | - | - | - | - | - | - | -
IN-P667-92 | Producto Metalúrgico | Cabeza | 1373 | - | 0.151 | - | 0.016 | - | 2.43 | - | <0.01 (*) | - | - | - | - | 3.2 | - | - | - | - | - | - | - | - | - | - | - | - | - | - | - | - | - | - | - | - | - | - | - | - | - | - | - | - | - | - | - | - | - | - | -
IN-C671-93 | Concentrado | Cobre | 22.9 | - | - | - | - | - | - | - | - | - | - | - | - | 58.3 | 3.83 | - | - | - | - | - | - | - | - | - | - | - | - | - | - | - | - | - | - | - | - | - | - | - | - | - | - | - | - | - | - | - | - | <0,03 | -
IN-C672-94 | Concentrado | Cobre | 16.36 | - | - | - | 0.332 | - | 22.88 | - | 0.008 | - | - | - | - | - | - | - | 26.69 | 30.6 | 0.88 | - | - | - | - | - | - | - | - | - | - | - | - | - | - | - | - | 665 | 1.1 | - | - | - | - | - | - | - | - | - | - | - | -
IN-C674-95 | Concentrado | Cobre | 29.93 | - | - | - | 0.013 | - | 26.32 | - | 0.007 | - | - | - | - | - | - | - | - | - | - | 5.22 | - | - | - | - | - | - | - | - | - | - | - | - | - | - | - | - | - | - | - | - | - | - | - | - | - | - | - | - | -
IN-C675-96 | Concentrado | Molibdeno | 2574 | - | - | - | 48.92 | - | 3.26 | - | <0.02 | - | - | - | - | - | - | - | - | - | - | - | - | - | - | <0.20 | - | - | - | - | - | - | - | - | - | - | - | - | - | - | - | - | - | - | - | - | - | - | - | - | -
IN-P680-97 | Producto Metalúrgico | Relave | 0.031 | - | - | - | - | - | - | - | - | - | - | - | - | <1 (*) | 0.039 | - | - | - | - | - | - | - | - | - | - | - | - | - | - | - | - | - | - | - | - | - | - | - | - | - | - | - | - | - | - | - | - | - | -
IN-P681-98 | Producto Metalúrgico | Alimentación | 0.758 | - | - | - | - | - | 14.88 | - | - | - | 0.037 | - | - | 3.28 | 0.141 | - | - | - | - | - | - | - | - | - | - | - | - | - | - | - | - | - | - | - | - | - | - | - | - | - | - | - | - | - | - | - | - | - | -
IN-C682-99 | Concentrado | Cobre | 30.70 | - | - | - | 0.015 | - | - | - | - | - | 0.459 | - | - | 76.0 | 5084 | - | - | - | - | - | - | - | - | - | - | - | - | - | - | - | - | - | - | - | - | - | - | - | - | - | - | - | - | - | - | - | - | - | -
IN-C692-100 | Producto Metalúrgico | Cátodo | - | - | - | - | - | 132 | - | - | - | <1 | - | - | - | <1 | - | 28 | - | - | - | - | - | - | - | - | - | - | - | - | - | - | - | - | - | <1 | - | 11 | - | - | <1 | - | - | <0.5 | <10 | - | <10 | <0.5 | - | - | -
IN-C694-101 | Concentrado | Molibdeno | 4.645 | - | - | - | 41.48 | - | 7.63 | - | - | 363 | 0.027 | - | - | 40.1 | - | - | 38.79 | - | - | 5.3 | 1.27 | - | - | 0.546 | - | - | - | - | - | 170 | - | - | - | - | - | 119 | - | - | - | - | - | - | - | - | - | - | 0.005 | - | -
IN-C695-102 | Concentrado | Molibdeno | 4.58 | - | - | - | 41.59 | - | 7.52 | - | - | - | - | - | - | - | - | - | - | - | - | - | - | - | - | 0.543 | - | - | - | - | - | - | - | - | - | - | - | - | - | - | - | - | - | - | - | - | - | - | - | - | -
IN-C696-103 | Concentrado | Cobre | 21.33 | - | - | - | 0.228 | - | - | - | - | 895 | - | - | - | - | - | - | - | - | - | - | - | - | - | - | - | - | - | - | - | - | - | - | - | - | - | - | - | - | - | - | - | - | - | - | - | - | - | - | -
IN-P697-104 | Producto Metalúrgico | Alimentación | 0.508 | - | - | - | - | - | - | - | - | - | - | - | - | - | - | - | - | - | - | - | - | - | - | - | - | - | - | - | - | - | - | - | - | - | - | - | - | - | - | - | - | - | - | - | - | - | - | - | -
IN-P698-105 | Producto Metalúrgico | Relave | 0.114 | - | - | 88 | - | - | - | - | - | <50 | - | - | - | - | - | - | - | - | - | - | - | - | - | - | - | - | - | - | - | - | - | - | - | - | - | - | - | - | - | - | - | - | - | - | - | - | - | - | -
IN-C705-106 | Concentrado | Cobre | 35.05 | - | - | - | - | - | - | - | - | - | - | - | - | 194 | 2.72 | - | - | - | - | - | - | - | - | - | - | - | - | - | - | - | - | - | - | - | - | - | - | - | - | - | - | - | - | - | - | - | - | - | -
IN-C706-107 | Concentrado | Cobre | 22.17 | - | - | - | - | - | - | - | 0.189 | - | - | - | - | 79.4 | 0.32 | - | - | - | - | - | - | - | - | - | - | - | - | - | - | - | - | - | - | - | - | - | - | - | - | - | - | - | - | - | - | - | - | - | -
Los valores asignados están asociados a una incertidumbre. que caracteriza un rango dentro del cual se espera encontrar el valor verdadero. a un nivel de confianza del 95%.
(*) Valor Estimativo: Valor de interés y utilidad para el usuario. pero la información disponible es insuficiente para evaluar su incertidumbre asociada.